## 耐久性・可変性（RC造一戸建て）
［参考書式］ | [21 empty] | RC造等一戸建て用
設計内容説明書（耐久性・可変性）
建築物の名称：
確認項目 |  | 設計内容説明欄 | [21 empty] | 設計内容
|  | 項目 | 設計内容（機構監修住宅工事仕様書による場合は記入不要） | [17 empty] | 記載図書 |  |  | 確認
劣化対策等級※ | セメント | セメントの種類 |  | □ | ポルトランドセメント(JIS R 5210) | [15 empty] | □ | 住宅工事仕様書 |  | □ | 適
|  |  |  | [ | □ | 普通 |  | □ | 中庸熱 |  |  | □ | 低熱 |  | □ | その他 |  |  | ] |  | □ | 構造特記仕様書 |  | □ | 不適
|  |  |  | □ | フライアッシュセメント(JIS R 5213) | [15 empty] | □
|  |  |  | □ | 高炉セメント(JIS R 5211)
| コンクリートの 品質、施工 計画等 | 水セメント比 | ・ | コンクリートの種類 | [16 empty] | □ | 住宅工事仕様書 |  | □ | 適
|  |  |  | [ | □ | 普通ｺﾝｸﾘｰﾄ |  |  |  | □ | 軽量ｺﾝｸﾘｰﾄ |  |  |  | □ | その他 |  |  | ] |  | □ | 構造特記仕様書 |  | □ | 不適
|  |  | ・ | 水セメント比 |  |  |  |  | （ | [5 empty] | ％ | ） |  |  |  |  | □
|  | 最小かぶり厚さ | 部位 | [11 empty] | 最小かぶり厚さ* | [5 empty] | □ | 住宅工事仕様書
[11 empty] | 水セメント比 |  |  |  | □ | 50%以下 |  | □ | 55%以下 |  | □ | 構造特記仕様書
|  |  | 直接土に接しない部分 |  |  | 耐力壁以外の壁又は床 | [6 empty] | 屋内 |  | 20 | mm 以上 |  | 30 | mm 以上 |  | □ | 立面図
[13 empty] | 屋外 |  | 30 | mm 以上 |  | 40 | mm 以上 |  | □
[6 empty] | 耐力壁、柱、はり又は壁ばり | [6 empty] | 屋内 |  | 30 | mm 以上 |  | 40 | mm 以上
[13 empty] | 屋外 |  | 40 | mm 以上 |  | 50 | mm 以上
|  |  | 直接土に接する部分 |  |  | 壁、柱、床、はり、基礎ばり 又は基礎の立上り部分 | [8 empty] | 40 | mm 以上 |  | 50 | mm 以上
[6 empty] | 基礎（立上り部分及び捨て コンクリートの部分を除く。） | [8 empty] | 60 | mm 以上 |  | 70 | mm 以上
|  |  | * | 最小かぶり厚は、外壁の屋外に面する部位にタイル張、モルタル塗、外断熱工法等による処理が施されている場合は屋外側の部分に限り、最小かぶり厚さを1㎝減ずることができる。
|  |  | ・ | 外壁仕上げ
|  |  |  | □ | タイル張 |  |  | □ | モルタル塗 |  |  |  | □ | 外断熱工法
|  |  |  | □ | その他 |  |  | （ | [8 empty] | ）
|  | 設計かぶり厚さ | ・ | 設計かぶり厚さ |  |  |  |  | =最小かぶり厚さ | [5 empty] | ＋ | （ |  |  | ）mm |  | □ | 住宅工事仕様書
[21 empty] | □ | 構造特記仕様書
|  | スランプ |  | □ | 18cm以下 |  |  |  | （ｺﾝｸﾘｰﾄ品質基準強度33N／mm2未満） | [11 empty] | □ | 住宅工事仕様書
|  |  |  | □ | 21cm以下 |  |  |  | （ｺﾝｸﾘｰﾄ品質基準強度33N／mm2以上） | [11 empty] | □ | 構造特記仕様書
|  | 単位水量 |  | （ |  |  |  |  | ）kg／m3 |  |  | ≦ |  | 185 |  | kg／m3 |  |  |  |  | □
|  | 空気量 |  | □ | ４～６ |  | ％ |  |  | □ | その他 |  | （ |  |  |  | ）
|  | コンクリートの | ・ | 打込･締め固め方法 | [16 empty] | □ | 住宅工事仕様書
|  | 充填方法等 |  | （ | [15 empty] | ) | □ | 構造特記仕様書
|  |  |  | 打継ぎ部の処理方法 | [16 empty] | □
|  |  |  | ( | [15 empty] | )
養生方法
|  |  |  | ( | [15 empty] | )
維持管理対策等級（専用配管） | 専用配管 | コンクリート内 | ・ | 排水管 |  | ［ | □ | 無 |  | □ | 有 | ］ | [8 empty] | □ | 住宅工事仕様書 |  | □ | 適
|  | 埋め込み配管 | ・ | 給水管 |  | ［ | □ | 無 |  | □ | 有 | ］ | [8 empty] | □ | 仕上表 |  | □ | 不適
|  | の有無 | ・ | 給湯管 |  | ［ | □ | 無 |  | □ | 有 | ］ | [8 empty] | □ | 平面図
|  |  | ・ | ガス管 |  | ［ | □ | 無 |  | □ | 有 | ］ | [8 empty] | □
| 地中埋設管 | 地中埋設管上の | ・ | 排水管 |  | ［ | □ | 無 |  | □ | 有 | ］ | [8 empty] | □ | 住宅工事仕様書 |  | □ | 適
|  | コンクリート打設 | ・ | 給水管 |  | ［ | □ | 無 |  | □ | 有 | ］ | [8 empty] | □ | 仕上表 |  | □ | 不適
|  | の有無 | ・ | 給湯管 |  | ［ | □ | 無 |  | □ | 有 | ］ | [8 empty] | □ | 平面図
|  |  | ・ | ガス管 |  | ［ | □ | 無 |  | □ | 有 | ］ | [8 empty] | □
|  |  | □ | 条例等の規定により凍結防止のため配管埋設が定められて
いる地域
| 排水管の性状等 | 排水管等の内面 | □ | 平滑である（仕様等： | [12 empty] | ） |  |  |  | □ | 住宅工事仕様書 |  | □ | 適
| （継ぎ手及び |  | □ | その他（ | [12 empty] | ） |  |  |  | □ |  |  | □ | 不適
| ヘッダーを含む） | 設置状態 | □ | たわみ抜け等が生じないように設置
|  |  |  | 措置（ | [12 empty] | ）
|  |  | □ | その他（ | [12 empty] | ）
※ 平成12年建設省告示第1347号第１第２項第３号ロの規定に適合する高強度プレストレストコンクリートぐいの部分及び同号ハの規定に 適合する遠心力鉄筋コンクリートぐいの部分については、劣化対策等級における基準に適合させる必要はありません。
注１）フラット35Ｓ（金利Ｂプラン）「耐久性・可変性」に関する基準は、以下のとおりです。
・劣化対策等級・・・等級３
・維持管理対策等級（専用配管）・・・等級２または等級３
注２）重ね建て、連続建ての場合においては、別の書式（ＲＣ造等共同住宅等用）を活用してください。
注３）太枠で囲われた欄は、設計者等が記入してください。なお、この欄に記載されている事項は、必要な範囲内で、個別の検査において 変更することができます。
注４）書式内の欄に記載事項が入らない場合は、別添用紙を用いることができます。この場合にあっては、別添用紙に番号等を付し、該当 する欄に当該番号欄を記載してください。
2022-04-01